## List1
|  |  |  | Dynamická penetračná skúška | [11 empty] | Názov úlohy |  |  | Bratislava - Medzilaborecká, ZŠ, pavilón a telocvičňa
DRILL, s.r.o., Gruzínska 9, 821 05 Bratislava, e-mail: drill@drill-geo.eu, tel., fax: 02 43424727, 0903442270, 0903464184, 0905690991
Grafická interpretácia skúšky |  |  | Etapa prieskumu: |  |  | Lokalita: |  | Sonda: | PS-2 |  | Niveleta: |  |  | Dátum: |  | Operátor: |  |  | Vyhodnotil:
|  |  | Podrobný IGP |  |  | Bratislava |  | VS-2 |  |  | 133,954 m n. m. |  |  | 21. 10. 2020 |  | RNDr. R. Holzer, RNDr. F. Holzer |  |  | RNDr. E. Blažo, Ing. J. Srogončík
Hladina podzemnej vody | STN 72 1001 | Petrografické zloženie | Penetračná súprava Lindenmeyer ťažkého typu DPH | [7 empty] | m n.m. |  |  |  |  | Numerická interpretácia penetračnej skúšky | [7 empty] | Príloha
číslo:
[16 empty] | Priemerné a odvodené hodnoty geotechnických vlastností | [7 empty] | Poznámka
[16 empty] | qd | Edef | cu | f, | Id | Ic | c´ | g
[16 empty] | MPa | MPa | kPa | o |  |  | kPa | kNm-3
| Y | [14 empty] | - | - | - | - | - | - | - | -
| F3 | [14 empty] | 2.5 | 4 | 63 |  |  | 0.76
| G2 | [14 empty] | 16 | 130 |  | 37 | 0.69
[16 empty] | 11 | 90 |  | 35 | 0.55
[16 empty] | 15 | 125 |  | 37 | 0.66 | [7 empty] | 11
[16 empty] | 10 | 80 |  | 35 | 0.52
|  |  | hĺbka | PS-1 | dynamický odpor qd (MPa) | počet úderov N20-Ns | počet úderov N20 (-) | krútiaci moment M (x100 N) |  | hĺbka | PS-2 | dynamický odpor qd (MPa) | počet úderov N20-Ns | počet úderov N20 (-) | krútiaci moment M (x100 N) |  | hĺbka | PS-3 | dynamický odpor qd (MPa) | počet úderov N20-Ns | počet úderov N20 (-) |  | krútiaci moment M (x100 N) |  | hĺbka | PS-5 | dynamický odpor qd (MPa) | počet úderov N20-Ns | počet úderov N20 (-) | krútiaci moment M (x100 N) | hĺbka | PS-6 | dynamický odpor qd (MPa) | počet úderov N20-Ns | počet úderov N20 (-) | krútiaci moment M (x100 N) | hĺbka | PS-4 | dynamický odpor qd (MPa) | počet úderov N20-Ns | počet úderov N20 (-) | krútiaci moment M (x100 N)
|  |  | 0 |  | 0 |  | 0 | 0 |  | 0 |  | 0 |  | 0 | 0 |  | 0 |  | 0 |  | 0 |  | 0 |  | 0 |  | 0 |  | 0 | 0 | 0 |  | 0 |  | 0 | 0 | 0 |  | 0 |  | 0 | 0
|  |  | 0.2 | 2 | 1.3 | 2 | 2 | 0 |  | 0.2 | 4 | 2.6 | 4 | 4 | 0 |  | 0.2 | 2 | 1.3 | 2 | 2 |  | 0 |  | 0.2 | 0 | 0 | 0 | 0 | 0 | 0.2 | 0 | 0 | 0 | 0 | 0 | 0.2 | 0 | 0 | 0 | 0 | 0
|  |  | 0.4 | 6 | 3.9 | 6 | 6 | 0 |  | 0.4 | 4 | 2.6 | 4 | 4 | 0 |  | 0.4 | 4 | 2.6 | 4 | 4 |  | 0 |  | 0.4 | 1 | 0.65 | 1 | 1 | 0 | 0.4 | 4 | 2.6 | 4 | 4 | 0 | 0.4 | 3 | 1.95 | 3 | 3 | 0
|  |  | 0.6 | 4 | 2.6 | 4 | 4 | 0 |  | 0.6 | 6 | 3.9 | 6 | 6 | 0 |  | 0.6 | 6 | 3.9 | 6 | 6 |  | 0 |  | 0.6 | 3 | 1.95 | 3 | 3 | 0 | 0.6 | 12 | 7.8 | 12 | 12 | 0 | 0.6 | 8 | 5.2 | 8 | 8 | 0
|  |  | 0.8 | 2 | 1.3 | 2 | 2 | 0 |  | 0.8 | 6 | 3.9 | 6 | 6 | 0 |  | 0.8 | 8 | 5.2 | 8 | 8 |  | 0 |  | 0.8 | 2 | 1.3 | 2 | 2 | 0 | 0.8 | 8 | 5.2 | 8 | 8 | 0 | 0.8 | 4 | 2.6 | 4 | 4 | 0
|  |  | 1 | 5 | 2.95 | 5 | 5 | 0 |  | 1 | 3 | 1.77 | 3 | 3 | 0 |  | 1 | 6 | 3.54 | 6 | 6 |  | 0 |  | 1 | 36 | 21.24 | 36 | 36 | 0 | 1 | 13 | 7.67 | 13 | 13 | 0 | 1 | 3 | 1.77 | 3 | 3 | 0
|  |  | 1.2 | 5 | 2.95 | 5 | 5 | 0 |  | 1.2 | 4 | 2.36 | 4 | 4 | 0 |  | 1.2 | 8 | 4.72 | 8 | 8 |  | 0 |  | 1.2 | 38.84 | 22.9156 | 38.84 | 39 | 0.04 | 1.2 | 31.92 | 18.8328 | 31.92 | 32 | 0.02 | 1.2 | 1 | 0.59 | 1 | 1 | 0
|  |  | 1.4 | 3 | 1.77 | 3 | 3 | 0 |  | 1.4 | 6 | 3.54 | 6 | 6 | 0 |  | 1.4 | 6 | 3.54 | 6 | 6 |  | 0 |  | 1.4 | 28.68 | 16.9212 | 28.68 | 29 | 0.08 | 1.4 | 25.84 | 15.2456 | 25.84 | 26 | 0.04 | 1.4 | 4 | 2.36 | 4 | 4 | 0
|  |  | 1.6 | 3 | 1.77 | 3 | 3 | 0 |  | 1.6 | 16 | 9.44 | 16 | 16 | 0 |  | 1.6 | 7 | 4.13 | 7 | 7 |  | 0 |  | 1.6 | 30.52 | 18.0068 | 30.52 | 31 | 0.12 | 1.6 | 44.76 | 26.4084 | 44.76 | 45 | 0.06 | 1.6 | 49 | 28.91 | 49 | 49 | 0
|  |  | 1.8 | 4 | 2.36 | 4 | 4 | 0 |  | 1.8 | 24 | 14.16 | 24 | 24 | 0 |  | 1.8 | 10 | 5.9 | 10 | 10 |  | 0 |  | 1.8 | 56.36 | 33.2524 | 56.36 | 57 | 0.16 | 1.8 | 99.68 | 58.8112 | 99.68 | 100 | 0.08 | 1.8 | 136 | 80.24 | 136 | 136 | 0
|  |  | 2 | 5 | 2.7 | 5 | 5 | 0 |  | 2 | 31 | 16.74 | 31 | 31 | 0 |  | 2 | 5 | 2.7 | 5 | 5 |  | 0 |  | 2 | 89.2 | 48.168 | 89.2 | 90 | 0.2 | 2 | 153.6 | 82.944 | 153.6 | 154 | 0.1 | 2 | 188 | 101.52 | 188 | 188 | 0
|  |  | 2.2 | 22.92 | 12.3768 | 22.92 | 23 | 0.02 |  | 2.2 | 25.92 | 13.9968 | 25.92 | 26 | 0.02 |  | 2.2 | 4.92 | 2.6568 | 4.92 | 5 |  | 0.02 |  | 2.2 | 119.12 | 64.3248 | 119.12 | 120 | 0.22 | 2.2 | 175.6 | 94.824 | 175.6 | 176 | 0.1 | 2.2 | 218 | 117.72 | 218 | 218 | 0
|  |  | 2.4 | 41.408 | 22.3603 | 27.84 | 28 | 0.04 |  | 2.4 | 29.84 | 16.1136 | 29.84 | 30 | 0.04 |  | 2.4 | 5.84 | 3.1536 | 5.84 | 6 |  | 0.04 |  | 2.4 | 69.04 | 37.2816 | 69.04 | 70 | 0.24 | 2.4 | 206.6 | 111.564 | 206.6 | 207 | 0.1 | 2.4 | 263 | 142.02 | 263 | 263 | 0
|  |  | 2.6 | 46.112 | 24.9005 | 31.76 | 32 | 0.06 |  | 2.6 | 41.76 | 22.5504 | 41.76 | 42 | 0.06 |  | 2.6 | 9.76 | 5.2704 | 9.76 | 10 |  | 0.06 |  | 2.6 | 52.96 | 28.5984 | 52.96 | 54 | 0.26 | 2.6 | 220.6 | 119.124 | 220.6 | 221 | 0.1 | 2.6 | 335 | 180.9 | 335 | 335 | 0
|  |  | 2.8 | 52.016 | 28.0886 | 36.68 | 37 | 0.08 |  | 2.8 | 30.68 | 16.5672 | 30.68 | 31 | 0.08 |  | 2.8 | 9.68 | 5.2272 | 9.68 | 10 |  | 0.08 |  | 2.8 | 63.88 | 34.4952 | 63.88 | 65 | 0.28 | 2.8 | 220.6 | 119.124 | 220.6 | 221 | 0.1 | 2.8 | 618 | 333.72 | 618 | 618 | 0
|  |  | 3 | 49.52 | 24.76 | 34.6 | 35 | 0.1 |  | 3 | 22.6 | 11.3 | 22.6 | 23 | 0.1 |  | 3 | 9.6 | 4.8 | 9.6 | 10 |  | 0.1 |  | 3 | 67.8 | 33.9 | 67.8 | 69 | 0.3 | 3 | 192.6 | 96.3 | 192.6 | 193 | 0.1 | 3 | 690 | 345 | 690 | 690 | 0
|  |  | 3.2 | 50.72 | 25.36 | 35.6 | 36 | 0.1 |  | 3.2 | 22.6 | 11.3 | 22.6 | 23 | 0.1 |  | 3.2 | 17.6 | 8.8 | 17.6 | 18 |  | 0.1 |  | 3.2 | 33.8 | 16.9 | 33.8 | 35 | 0.3 | 3.2 | 141.52 | 70.76 | 141.52 | 142 | 0.12
|  |  | 3.4 | 47.12 | 23.56 | 32.6 | 33 | 0.1 |  | 3.4 | 23.6 | 11.8 | 23.6 | 24 | 0.1 |  | 3.4 | 27.6 | 13.8 | 27.6 | 28 |  | 0.1 |  | 3.4 | 11.8 | 5.9 | 11.8 | 13 | 0.3 | 3.4 | 99.44 | 49.72 | 99.44 | 100 | 0.14
|  |  | 3.6 | 44.72 | 22.36 | 30.6 | 31 | 0.1 |  | 3.6 | 30.6 | 15.3 | 30.6 | 31 | 0.1 |  | 3.6 | 35.6 | 17.8 | 35.6 | 36 |  | 0.1 |  | 3.6 | 9.8 | 4.9 | 9.8 | 11 | 0.3 | 3.6 | 75.36 | 37.68 | 75.36 | 76 | 0.16
|  |  | 3.8 | 49.52 | 24.76 | 34.6 | 35 | 0.1 |  | 3.8 | 29.6 | 14.8 | 29.6 | 30 | 0.1 |  | 3.8 | 33.6 | 16.8 | 33.6 | 34 |  | 0.1 |  | 3.8 | 33.8 | 16.9 | 33.8 | 35 | 0.3 | 3.8 | 53.28 | 26.64 | 53.28 | 54 | 0.18
|  |  | 4 | 45.92 | 21.5824 | 31.6 | 32 | 0.1 |  | 4 | 36.6 | 17.202 | 36.6 | 37 | 0.1 |  | 4 | 36.6 | 17.202 | 36.6 | 37 |  | 0.1 |  | 4 | 104.8 | 49.256 | 104.8 | 106 | 0.3 | 4 | 45.2 | 21.244 | 45.2 | 46 | 0.2
|  |  | 4.2 | 55.52 | 26.0944 | 39.6 | 40 | 0.1 |  | 4.2 | 32.52 | 15.2844 | 32.52 | 33 | 0.12 |  | 4.2 | 31.6 | 14.852 | 31.6 | 32 |  | 0.1 |  | 4.2 | 80.72 | 37.9384 | 80.72 | 82 | 0.32 | 4.2 | 29.28 | 13.7616 | 29.28 | 30 | 0.18
|  |  | 4.4 | 53.12 | 24.9664 | 37.6 | 38 | 0.1 |  | 4.4 | 25.44 | 11.9568 | 25.44 | 26 | 0.14 |  | 4.4 | 22.6 | 10.622 | 22.6 | 23 |  | 0.1 |  | 4.4 | 56.64 | 26.6208 | 56.64 | 58 | 0.34 | 4.4 | 23.36 | 10.9792 | 23.36 | 24 | 0.16
|  |  | 4.6 | 47.12 | 22.1464 | 32.6 | 33 | 0.1 |  | 4.6 | 18.36 | 8.6292 | 18.36 | 19 | 0.16 |  | 4.6 | 27.6 | 12.972 | 27.6 | 28 |  | 0.1 |  | 4.6 | 49.56 | 23.2932 | 49.56 | 51 | 0.36 | 4.6 | 30.44 | 14.3068 | 30.44 | 31 | 0.14
|  |  | 4.8 | 48.32 | 22.7104 | 33.6 | 34 | 0.1 |  | 4.8 | 18.28 | 8.5916 | 18.28 | 19 | 0.18 |  | 4.8 | 24.6 | 11.562 | 24.6 | 25 |  | 0.1 |  | 4.8 | 56.48 | 26.5456 | 56.48 | 58 | 0.38 | 4.8 | 39.52 | 18.5744 | 39.52 | 40 | 0.12
|  |  | 5 | 54.32 | 23.9008 | 38.6 | 39 | 0.1 |  | 5 | 23.2 | 10.208 | 23.2 | 24 | 0.2 |  | 5 | 20.6 | 9.064 | 20.6 | 21 |  | 0.1 |  | 5 | 56.4 | 24.816 | 56.4 | 58 | 0.4 | 5 | 41.6 | 18.304 | 41.6 | 42 | 0.1
|  |  | 5.2 | 7.52 | 3.3088 | -0.4 |  | 0.1 |  | 5.2 | -0.8 | -0.352 | -0.8 |  | 0.2 |  | 5.2 | -0.4 | -0.176 | -0.4 |  |  | 0.1 |  | 5.2 | 75.4 | 33.176 | 75.4 | 77 | 0.4 | 5.2 | 43.6 | 19.184 | 43.6 | 44 | 0.1
|  |  | 5.4 | 7.52 | 3.3088 | -0.4 |  | 0.1 |  | 5.4 | -0.8 | -0.352 | -0.8 |  | 0.2 |  | 5.4 | -0.4 | -0.176 | -0.4 |  |  | 0.1 |  | 5.4 | 121.28 | 53.3632 | 94.4 | 96 | 0.4 | 5.4 | 67.52 | 29.7088 | 49.6 | 50 | 0.1
|  |  | 5.6 | 7.52 | 3.3088 | -0.4 |  | 0.1 |  | 5.6 | -0.8 | -0.352 | -0.8 |  | 0.2 |  | 5.6 | -0.4 | -0.176 | -0.4 |  |  | 0.1 |  | 5.6 | 180.08 | 79.2352 | 143.4 | 145 | 0.4 | 5.6 | 61.52 | 27.0688 | 44.6 | 45 | 0.1
|  |  | 5.8 | 7.52 | 3.3088 | -0.4 |  | 0.1 |  | 5.8 | -0.8 | -0.352 | -0.8 |  | 0.2 |  | 5.8 | -0.4 | -0.176 | -0.4 |  |  | 0.1 |  | 5.8 | 86.48 | 38.0512 | 65.4 | 67 | 0.4 | 5.8 | 65.12 | 28.6528 | 47.6 | 48 | 0.1
|  |  | 6 | 7.52 | 3.0832 | -0.4 |  | 0.1 |  | 6 | -0.8 | -0.328 | -0.8 |  | 0.2 |  | 6 | -0.4 | -0.164 | -0.4 |  |  | 0.1 |  | 6 | 44.48 | 18.2368 | 30.4 | 32 | 0.4 | 6 | 50.72 | 20.7952 | 35.6 | 36 | 0.1
|  |  | 6.2 | 7.52 | 3.0832 | -0.4 |  | 0.1 |  | 6.2 | -0.8 | -0.328 | -0.8 |  | 0.2 |  | 6.2 | -0.4 | -0.164 | -0.4 |  |  | 0.1 |  | 6.2 | 47.984 | 19.6734 | 33.32 | 35 | 0.42 | 6.2 | 36.32 | 14.8912 | 23.6 | 24 | 0.1
|  |  | 6.4 | 7.52 | 3.0832 | -0.4 |  | 0.1 |  | 6.4 | -0.8 | -0.328 | -0.8 |  | 0.2 |  | 6.4 | -0.4 | -0.164 | -0.4 |  |  | 0.1 |  | 6.4 | 53.888 | 22.0941 | 38.24 | 40 | 0.44 | 6.4 | 54.32 | 22.2712 | 38.6 | 39 | 0.1
|  |  | 6.6 | 7.52 | 3.0832 | -0.4 |  | 0.1 |  | 6.6 | -0.8 | -0.328 | -0.8 |  | 0.2 |  | 6.6 | -0.4 | -0.164 | -0.4 |  |  | 0.1 |  | 6.6 | 59.792 | 24.5147 | 43.16 | 45 | 0.46 | 6.6 | 50.72 | 20.7952 | 35.6 | 36 | 0.1
|  |  | 6.8 | -0.4 | -0.164 | -0.4 |  | 0.1 |  | 6.8 | -0.8 | -0.328 | -0.8 |  | 0.2 |  | 6.8 | -0.4 | -0.164 | -0.4 |  |  | 0.1 |  | 6.8 | 44.096 | 18.0794 | 30.08 | 32 | 0.48 | 6.8 | 57.92 | 23.7472 | 41.6 | 42 | 0.1
|  |  | 7 | -0.4 | -0.156 | -0.4 |  | 0.1 |  | 7 | -0.8 | -0.312 | -0.8 |  | 0.2 |  | 7 | -0.4 | -0.156 | -0.4 |  |  | 0.1 |  | 7 | 60.8 | 23.712 | 44 | 46 | 0.5 | 7 | 72.32 | 28.2048 | 53.6 | 54 | 0.1
|  |  | 7.2 | -0.4 | -0.156 | -0.4 |  | 0.1 |  | 7.2 | -0.8 | -0.312 | -0.8 |  | 0.2 |  | 7.2 | -0.4 | -0.156 | -0.4 |  |  | 0.1 |  | 7.2 | 35.6 | 13.884 | 23 | 25 | 0.5 | 7.2 | 32.72 | 12.7608 | 20.6 | 21 | 0.1
|  |  | 7.4 | -0.4 | -0.156 | -0.4 |  | 0.1 |  | 7.4 | -0.8 | -0.312 | -0.8 |  | 0.2 |  | 7.4 | -0.4 | -0.156 | -0.4 |  |  | 0.1 |  | 7.4 | 27.2 | 10.608 | 16 | 18 | 0.5 | 7.4 | 23.12 | 9.0168 | 12.6 | 13 | 0.1
|  |  | 7.6 | -0.4 | -0.156 | -0.4 |  | 0.1 |  | 7.6 | -0.8 | -0.312 | -0.8 |  | 0.2 |  | 7.6 | -0.4 | -0.156 | -0.4 |  |  | 0.1 |  | 7.6 | 27.2 | 10.608 | 16 | 18 | 0.5 | 7.6 | 29.12 | 11.3568 | 17.6 | 18 | 0.1
|  |  | 7.8 | -0.4 | -0.156 | -0.4 |  | 0.1 |  | 7.8 | -0.8 | -0.312 | -0.8 |  | 0.2 |  | 7.8 | -0.4 | -0.156 | -0.4 |  |  | 0.1 |  | 7.8 | 14 | 5.46 | 14 | 16 | 0.5 | 7.8 | 15.6 | 6.084 | 15.6 | 16 | 0.1
|  |  | 8 | -0.4 | -0.148 | -0.4 |  | 0.1 |  | 8 | -0.8 | -0.296 | -0.8 |  | 0.2 |  | 8 | -0.4 | -0.148 | -0.4 |  |  | 0.1 |  | 8 | 15 | 5.55 | 15 | 17 | 0.5 | 8 | 16.6 | 6.142 | 16.6 | 17 | 0.1
[25 empty] | 8.2 | -1.6 | -0.592 | -1.6 |  | 0.4 | 8.2 | -0.32 | -0.1184 | -0.32 |  | 0.08
[25 empty] | 8.4 | -1.2 | -0.444 | -1.2 |  | 0.3 | 8.4 | -0.24 | -0.0888 | -0.24 |  | 0.06
[25 empty] | 8.6 | -0.8 | -0.296 | -0.8 |  | 0.2 | 8.6 | -0.16 | -0.0592 | -0.16 |  | 0.04
[25 empty] | 8.8 | -0.4 | -0.148 | -0.4 |  | 0.1 | 8.8 | -0.08 | -0.0296 | -0.08 |  | 0.02
[25 empty] | 9 | 0 | 0 | 0 |  | 0 | 9 | 0 | 0 | 0 |  | 0
[25 empty] | 9.2 | 8 | 2.8 | 0 |  | 0 | 9.2 | 8 | 2.8 | 0 |  | 0
[25 empty] | 9.4 | 8 | 2.8 | 0 |  | 0 | 9.4 | 8 | 2.8 | 0 |  | 0
[25 empty] | 9.6 | 8 | 2.8 | 0 |  | 0 | 9.6 | 8 | 2.8 | 0 |  | 0
[25 empty] | 9.8 | 8 | 2.8 | 0 |  | 0 | 9.8 | 8 | 2.8 | 0 |  | 0
[25 empty] | 10 | 8 | 2.64 | 0 |  |  | 10 | 8 | 2.64 | 0
|  |  | 8.2 | 24.12 | 8.9244 | 24.12 | 25 | 0.22 |  | 8.2 | 10.8 | 3.996 | 10.8 | 12 | 0.3 |  | 8.2 | -0.32 | -0.1184 | -0.32 |  |  | 0.08
|  |  | 8.4 | 35.64 | 13.1868 | 35.64 | 37 | 0.34 |  | 8.4 | 14.4 | 5.328 | 14.4 | 16 | 0.4 |  | 8.4 | -0.24 | -0.0888 | -0.24 |  |  | 0.06
|  |  | 8.6 | 32.16 | 11.8992 | 32.16 | 34 | 0.46 |  | 8.6 | 14 | 5.18 | 14 | 16 | 0.5 |  | 8.6 | -0.16 | -0.0592 | -0.16 |  |  | 0.04
|  |  | 8.8 | 33.68 | 12.4616 | 33.68 | 36 | 0.58 |  | 8.8 | 15.6 | 5.772 | 15.6 | 18 | 0.6 |  | 8.8 | -0.08 | -0.0296 | -0.08 |  |  | 0.02
|  |  | 9 | 31.2 | 10.92 | 31.2 | 34 | 0.7 |  | 9 | 15.2 | 5.32 | 15.2 | 18 | 0.7 |  | 9 | 0 | 0 | 0 |  |  | 0
|  |  | 9.2 | 5.312 | 1.8592 | -2.24 |  | 0.56
|  |  | 9.4 | 5.984 | 2.0944 | -1.68 |  | 0.42
|  |  | 9.6 | 6.656 | 2.3296 | -1.12 |  | 0.28
|  |  | 9.8 | 7.328 | 2.5648 | -0.56 |  | 0.14
|  |  | 10 | 8 | 2.64 | 0
|  |  | 10.2 | 8 | 2.64 | 0 |  | 0
|  |  | 10.4 | 8 | 2.64 | 0 |  | 0
|  |  | 10.6 | 8 | 2.64 | 0 |  | 0
|  |  | 10.8 | 8 | 2.64 | 0 |  | 0
|  |  | 11 | 0 | 0 | 0
|  |  | 11.2 | 0 | 0 | 0 |  | 0
|  |  | 11.4 | 0 | 0 | 0 |  | 0
|  |  | 11.6 | 0 | 0 | 0 |  | 0
|  |  | 11.8 | 0 | 0 | 0 |  | 0
|  |  | 12 | 0 | 0 | 0
|  |  | 12.2 | 8 | 2.4 | 0 |  | 0
|  |  | 12.4 | 8 | 2.4 | 0 |  | 0
|  |  | 12.6 | 8 | 2.4 | 0 |  | 0
|  |  | 12.8 | 8 | 2.4 | 0 |  | 0
|  |  | 13 | 8 | 2.32 | 0 |  | 0
|  |  | 13.2 | 8 | 2.32 | 0 |  | 0
|  |  | 13.4 | 8 | 2.32 | 0 |  | 0
|  |  | 13.6 | 8 | 2.32 | 0 |  | 0
|  |  | 13.8 | 8 | 2.32 | 0 |  | 0
|  |  | 14 | 8 | 2.24 | 0 |  | 0
|  |  | 14.2 | 8 | 2.24 | 0 |  | 0
|  |  | 14.4 | 8 | 2.24 | 0 |  | 0
|  |  | 14.6 | 8 | 2.24 | 0 |  | 0
|  |  | 14.8 | 8 | 2.24 | 0 |  | 0
|  |  | 15 | 8 | 2.16 | 0 |  | 0
[21 empty] | 15.2 | 23.6 | 6.372 | 13 | 13 |  | 0
[21 empty] | 15.4 | 21.2 | 5.724 | 11 | 11 |  | 0
[21 empty] | 15.6 | 28.4 | 7.668 | 17 | 17 |  | 0
[21 empty] | 15.8 | 30.8 | 8.316 | 19 | 19 |  | 0
[21 empty] | 16 | 32 | 8.32 | 20 | 20 |  | 0
[21 empty] | 16.2 | 24.8 | 6.448 | 14 | 14 |  | 0
[21 empty] | 16.4 | 20 | 5.2 | 10 | 10 |  | 0
[21 empty] | 16.6 | 23.6 | 6.136 | 13 | 13 |  | 0
[21 empty] | 16.8 | 26 | 6.76 | 15 | 15 |  | 0
[21 empty] | 17 | 39.2 | 9.8 | 26 | 26 |  | 0
[21 empty] | 17.2 | 41.6 | 10.4 | 28 | 28 |  | 0
[21 empty] | 17.4 | 58.4 | 14.6 | 42 | 42 |  | 0
[21 empty] | 17.6 | 92 | 23 | 70 | 70 |  | 0
[21 empty] | 17.8 | 104 | 26 | 80 | 80 |  | 0
[21 empty] | 18 | 100.4 | 24.096 | 77 | 77 |  | 0
[21 empty] | 18.2 | 99.2 | 23.808 | 76 | 76 |  | 0
[21 empty] | 18.4 | 113.6 | 27.264 | 88 | 88 |  | 0
[21 empty] | 18.6 | 142.4 | 34.176 | 112 | 112 |  | 0
[21 empty] | 18.8 | 88.4 | 21.216 | 67 | 67 |  | 0
[21 empty] | 19 | 83.6 | 19.228 | 63 | 63 |  | 0
[21 empty] | 19.2 | 77.6 | 17.848 | 58 | 58 |  | 0
[21 empty] | 19.4 | 62 | 14.26 | 45 | 45 |  | 0
[21 empty] | 19.6 | 75.2 | 17.296 | 56 | 56 |  | 0
[21 empty] | 19.8 | 63.2 | 14.536 | 46 | 46 |  | 0
[21 empty] | 20 | 56 | 12.32 | 40 | 40 |  | 0
GWL
S - G
GWL
S - G
GWL
S - G
Špecifický dynamický odpor qd (MPa)
Krútiaci moment M (x100 N)
Počet úderov N20 (-)
S - G